## Plantilla
Fecha | 2025-08-29 | Encargado
MEDICIONES
Inyección de Energía:
Voltaje:
Amperaje:
Toma de Mediciones:
Observaciones :
SOLUCIÓN (ELECTROLITO)
Fecha de Producción de Solución original:
PH Inicial:
PH Final:
Cantidad:
Observaciones:
ELECTRODOS
Matricula Ánodo:
Matricula Cátodo:
Material:
Dimensiones:
Superficie Sumergida:
Distancia ¦Electrodos¦:
Numero de Usos:
Observaciones:
OBSERVACIONES FINALES DEL EXPERIMENTO

## EXP-A-20250828
Fecha | 2025-08-28 | Encargado | Mario Guillermo Ponce Hernández
MEDICIONES
Inyección de Energía: | 0-2V -> 0.1V, 2-5V -> 0.5V, 5-MAX V -> 1V.
Voltaje: | Multímetro conectado en los cables que alimentan el reactor.
Amperaje: | Amperímetro conectado en serie de la salida de la fuente del polo positivo hacia el ánodo del reactor.
Toma de Mediciones: | Por observación al encontrar un punto de equilibrio o no variación en los valores.
Observaciones : | Ninguna
SOLUCIÓN (ELECTROLITO)
Fecha de Producción de Solución original: | 2025-08-26
PH Inicial: | Desconocido
PH Final: | Desconocido
Cantidad: | <250 ml, ~248ml aprox.
Observaciones: | Se realiza la experimentación con la solución empleada en el experimento "EXP-A-20250827". Esta no se cambia, ni se rellena . La cantidad marcada por el vaso de precipitado es menor a 250ml (cantidad usada en el experimento "EXP-A-20250827") aprox 248ml esto puede deberse al desgaste causado por el experimento ya mncionado y al estar expuesto al medio ambiente.
ELECTRODOS
Matricula Ánodo: | A-1-1
Matricula Cátodo: | C-1-1
Material: | Desconocido (Acero Inoxidable Chino)
Dimensiones: | 30mm x 50mm
Superficie Sumergida: | 30mm x 30mm
Distancia ¦Electrodos¦: | 10mm
Numero de Usos: | 1
Observaciones: | La superficie del electrodo no se modifica, se mantiene tal y como termino en el experimento "EXP-A-20250827". Se observa una especie de salinidad en la parte inferior del ánodo al inicio del experimento.
OBSERVACIONES FINALES DEL EXPERIMENTO
Se concluye el experimento por limitaciones de entrega de corriente por parte de la fuente, el ultimo voltaje que se intento inyectar fue de 8V. La ruptura de conducció se produjo en el mismo punto reportado en el experimento "EXP-A-20250827". Hubo un aumento de temperatura en ambos electrodos durante la operación.

## EXP-A-20250829
Fecha | 2025-08-29 | Encargado | Mario Guillermo Ponce Hernández
MEDICIONES
Inyección de Energía: | 0-2V -> 0.1V, 2-5V -> 0.5V, 5-MAX V -> 1V.
Voltaje: | Multímetro conectado en los cables que alimentan el reactor.
Amperaje: | Amperímetro conectado en serie de la salida de la fuente del polo positivo hacia el ánodo del reactor.
Toma de Mediciones: | Por observación al encontrar un punto de equilibrio o no variación en los valores.
Observaciones : | Ninguna
SOLUCIÓN (ELECTROLITO)
Fecha de Producción de Solución original: | 2025-08-26
PH Inicial: | Desconocido
PH Final: | Desconocido
Cantidad: | <250 ml, ~225l aprox.
Observaciones: | Se realiza la experimentación con la solución empleada en el experimento "EXP-A-20250827" y "EXP-A-20250828". Esta no se cambia, ni se rellena . La cantidad marcada por el vaso de precipitado es menor a 250ml aprox 225ml esto puede deberse al desgaste causado por el experimento ya mencionado y al estar expuesto al medio ambiente.
ELECTRODOS
Matricula Ánodo: | A-1-1
Matricula Cátodo: | C-1-1
Material: | Desconocido (Acero Inoxidable Chino)
Dimensiones: | 30mm x 50mm
Superficie Sumergida: | 30mm x 30mm
Distancia ¦Electrodos¦: | 10mm
Numero de Usos: | 1
Observaciones: | La superficie del electrodo no se modifica, se mantiene tal y como termino en el experimento "EXP-A-20250827" y "EXP-A-20250828" . Se observa una especie de salinidad en la parte inferior del ánodo al inicio del experimento.
OBSERVACIONES FINALES DEL EXPERIMENTO
Se termina el experimento por la limitacion de la fuente de alimenación. El punto de ruptara de la barrera de conducción se genera al mismo valor de voltaje que en los dos experimentos anteriores. Se ha observado que antes de la generación de gas existe un flujo de corriente donde podemos decir que existe una conducción sin embargo no es la necesaria para la formación de gas. En el valor de 4V se comienza a registrar un aumento considerable de temperatura debido a que la disipación de energía se hace en forma de calor por lo que se puede considerar una posible zona de saturación. Existe un decremento en la cantidad de la solución debido a la operación y tambien a que se encuentra expuesto al medio ambiente por lo que se puede estar evaporando, sin embargo, la cantidad es muy poca.