## Sheet1
No Muestra | Voltaje Inyectado (V) | Voltaje Electrodos (V) | Corriente Electrodos (A) | Corriente Inyectada (A) | Resistencia | Temperatura (°C) | Observaciones
1 | 0.33 | 0.292198 | 2.2e-05 | 1.284 | 13281.71 |  | No re rompe barrera de conducción
2 | 0.4 | 0.358015 | 2.5e-05 | 1.284 | 14320.61824 | 22.8 | No se rompe barrera de conducción.
3 | 0.5 | 0.456557 | -1.1e-05 | 1.284 | -41505.18 | 23.5 | No se rompe barrera de conducción.
4 | 0.6 | 0.555503 | 2.9e-05 | 1.284 | 19155.28 | 23.3 | No se rompe barrera de conducción.
5 | 0.7 | 0.654127 | 8.4e-05 | 1.284 | 7787.225905 | 23.4 | No se rompe barrera de conducción.
6 | 0.8 | 0.754387 | 0.000131 | 1.284 | 5758.679939 | 24.3 | No se rompe barrera de conducción.
7 | 0.9 | 0.852985 | 0.000277 | 1.284 | 3079.367625 | 24.5 | No rompe barrera de conducción. Comienza a ver flujo de corriente minima.
8 | 1 | 0.961611 | 0.00028 | 1.284 | 3434.324343 | 24.2 | No se rompe barrera de conducción.
9 | 1.1 | 1.06023 | 0.000324 | 1.284 | 3272.316049 | 24.8 | No se rompe barrera de conducción.
10 | 1.2 | 1.158247 | 0.000236 | 1.284 | 4907.827119 | 24.1 | No se rompe barrera de conducción.
11 | 1.3 | 1.26136 | 0.000251 | 1.284 | 5025.338964 | 24.3 | No se rompe barrera de conducción.
12 | 1.39 | 1.353598 | 0.000295 | 1.284 | 4588.466983 | 25 | No se rompe barrera de conducción. La corriente medida varia a pesar de aumentar el voltaje, esto puede deberse a que no se ha roto la barrera de conducción a pesar de empezar a ver flujo de corriente.
13 | 1.5 | 1.456147 | 0.00052 | 1.284 | 2800.282769 | 24.8 | No se rompe barrera de conducción. Aumento de corriente en electrodos considerable, se puede decir que estamos cerca de la zona de conducción.
14 | 1.59 | 1.55396 | 0.000684 | 1.284 | 2271.870877 | 23.9 | No se rompe barrera de conducción.
15 | 1.7 | 1.657177 | 0.000837 | 1.284 | 1979.900406 | 23.7 | No se rompe barrera de conducción.
16 | 1.8 | 1.761198 | 0.001201 | 1.284 | 1466.442631 | 23.9 | No se rompe barrera de conducción.
17 | 1.9 | 1.856132 | 0.003213 | 1.284 | 577.694416 | 23.5 | No se rompe barrera de conducción.
18 | 2 | 1.960864 | 0.015296 | 1.298 | 128.194561 | 24.2 | Desde la medición e 1.9V se rompe barrera de conducción. Empieza a observarse burbujeo en el catado lo cual indica generación de Hidrógeno. Corriente en el orden de milis y aumentando.
19 | 2.1 | 2.049134 | 0.043456 | 1.328 | 47.154216 |  | Comienza generación muy bajo de burbujeo en ánodo. Aumento de burbujeo en cátodo. Aumento de corriente y medición estable.
20 | 2.2 | 2.130968 | 0.091723 | 1.381 | 23.23265 | 24 | Continua generación constante de burbujeo en ambos electrodos y aumento de corriente.
21 | 2.3 | 2.21214 | 0.163755 | 1.46 | 13.508838 | 24.6 | Mayor generación de burbujeo en el ánodo. Aumento de corriente considerable.
22 | 2.39 | 2.28595 | 0.239047 | 1.542 | 9.562763 | 24 | Empieza a observarse una mayor caida de tensión en los electrodos. Aumento considerable en la corriente. Tambien se empieza a observar una tendencia de disminución de la Resistencia.
23 | 2.51 | 2.3753 | 0.338883 | 1.651 | 7.009202 | 24.5 | Aumento de corriente y burbujeo en cambos electrodos. Caida de tensión. Se cambian los saltos en voltaje de 0.1 a 0.5 .
24 | 3 | 2.738808 | 0.801373 | 2.156 | 3.417645 | 24.5 | Mayor generación de burbujeo en ambos electrodos. Caída de tensión y de resistencia pero a su vez aumento considerable de corriente.
25 | 3.5 | 3.102665 | 1.314664 | 2.716 | 2.360044 | 24.8 | Aumento de burbujeo en ambos electrodos. Medición de corriente constante.
26 | 4 | 3.517043 | 1.910765 | 3.369 | 1.840646 | 25 | Ninguna.
27 | 4.5 | 3.959698 | 2.653444 | 4.178 | 1.492286 | 25 | Mayor caída de tensión. Aumento en corriente.
28 | 5 | 4.374766 | 3.359779 | 4.95 | 1.302099 | 25.3 | Ninguna.
29 | 5.51 | 4.788864 | 4.174828 | 5.839 | 1.14708 | 25.4 | Ninguna.
30 | 6 | 5.185676 | 4.973265 | 6.71 | 1.042711 | 25.8 | Ninguna.
31 | 6.5 | 5.522766 | 5.92353 | 7.75 | 0.932344 |  | Aumento de temperatura en el cátodo, esto puede deberse a que la generación de burbujeo es mayor en ese electrodo. Temp en Cátodo: 29.8 Ánodo: 27.3
32 | 6.99 | 5.909129 | 6.971561 | 8.893 | 0.847605 |  | Comienza los pasos de inyección de voltaje de 1V. Mayor caída de tensión asi como aumento en la corriente. Mayor generación de burbujeo, ambos electrodos estan cubiertos por el burbujeo. Temp. Cat: 29.8 Ano: 27.2
33 | 7.75 | 6.521482 | 8.898909 | 10.996 | 0.732841 |  | Temperatura Cat: 28.8 Ano: 26
34 | 7.430000 | 6.226360 | 8.898174 | 10.996000 | 0.699735 |  | Se concluye el experimento debido a la limitación por parte de la fuente de Voltaje ya que no permite inyectar mayor corriente. Al finalizar se observa una tendencia al aumento de caida de tensión y de resistencia y aumento en la corriente, asi como aumento de temperatura.
Fecha: 27/08/2025
-- TOMA DE MEDICIONES --
La toma de meidiciones se harán con pasos de 100mV inicialmente hasta llegar a 2V, apartir de este valor se cambiarán a pasos de 500mV hasta llegar a 5V donde los pasos serán de 1V hasta llegar el limite de suministro de corriente por parte de la fuente. Los pasos se pueden ir cambiando conforme al comportamiento de la experimentación.
-- VARIABLES DEL SISTEMA --
- Se usan electrodos de acero inoxidable de composicion desconocida (chinos).
- La dimensión del electrodo empleado es de 30x50mm aprox.
- El area de contacto del electrodo es de 30x30mm.
- La solución empleada es 1 molar, 20grs de Hidroxido de Sodio por cada 500ml de Agua en este caso Destilada.
- La solución se produjo el dia 26/08/2025 y no se almaceno en un recipiente cerrado por lo que ha estado expuesto al interperie por al menos 1 dia.
- Para la experimentación se hace uso de unicamente 250ml de solución.