## Sheet1
No Muestra | Voltaje Inyectado (V) | Voltaje Electrodos (V) | Corriente Electrodos (A) | Corriente Inyectada (A) | Resistencia | Temperatura (°C) | Observaciones
1 | 0.3 | 0.270548 | 3.3e-05 | 0 | 8198.437818 | 24 | No se rompe barrera de conducción.
2 | 0.4 | 0.373264 | -4.7e-05 | 0 | -7941.783149 | 24 | No se rompe barrera de conducción.
3 | 0.5 | 0.477355 | -1.8e-05 | 0 | -26519.7 | 24 | No se rompe barrera de conducción.
4 | 0.6 | 0.575146 | 2.2e-05 | 0 | 26143 | 24 | No se rompe barrera de conducción.
5 | 0.7 | 0.671281 | 3.6e-05 | 0 | 18646.7 | 24.2 | No se rompe barrera de conducción.
6 | 0.79 | 0.767106 | 6.2e-05 | 0 | 12372.69 | 24.2 | No se rompe barrera de conducción.
7 | 0.9 | 0.878083 | 9.5e-05 | 0 | 9242.980379 | 24.2 | No se rompe barrera de conducción.
8 | 1 | 0.973045 | 0.000116 | 0 | 8388.322207 | 24.2 | No se rompe barrera de conducción.
9 | 1.1 | 1.073794 | 7.6e-05 | 0 | 14128.87 | 24.3 | No se rompe barrera de conducción.
10 | 1.2 | 1.177365 | 0.000149 | 0 | 7901.776644 | 24.2 | No se rompe barrera de conducción.
11 | 1.3 | 1.274078 | 0.000313 | 0 | 4070.538275 | 24.2 | No se rompe barrera de conducción.
12 | 1.4 | 1.370782 | 0.000429 | 0 | 3195.295851 | 24.2 | No se rompe barrera de conducción.
13 | 1.5 | 1.471963 | 0.000862 | 0 | 1707.613179 | 24.2 | No se rompe barrera de conducción. Medicion de corriente estable.
14 | 1.6 | 1.575944 | 0.001132 | 0 | 1392.176678 | 24.3 | No se rompe barrera de conducción.
15 | 1.7 | 1.674557 | 0.001695 | 0 | 987.939209 | 24.4 | No se rompe barrera de conducción.
16 | 1.8 | 1.771231 | 0.004417 | 0 | 401.003106 | 24.3 | Se rompe barrera de conducción. Empieza la generación de hidrogeno. Baja generación de burbujeo en cátodo. Medición de corriente estable.
17 | 1.9 | 1.877541 | 0.018559 | 0 | 101.166071 | 24.6 | Aumenta la generación de burbujeo en el Cátodo. Aumento de corriente y medición estable. El ánodo se mantiene sin generar burbujeo.
18 | 1.99 | 1.963194 | 0.048521 | 0 | 40.460716 | 24.6 | Comienza generación de burbujeo en ánodo (oxigeno), aun es muy baja.
19 | 2.1 | 2.061604 | 0.107848 | 0.077 | 19.115833 | 24.5 | Generación de burbujeo en aumento en ambos electrodos.
20 | 2.19 | 2.148709 | 0.178472 | 0.162 | 12.039475 | 24.5 | Sistema estable. Aumento de corriente.
21 | 2.3 | 2.244415 | 0.273699 | 0.277 | 8.200305 | 24.3 | Sistema estable.
22 | 2.4 | 2.330115 | 0.371199 | 0.395 | 6.277267 | 24.5 | Sistema Estable.
23 | 2.5 | 2.418497 | 0.479444 | 0.525 | 5.044378 | 24.5 | Ninguna. Comienza aumento de pasos 0.5V.
24 | 3 | 2.849499 | 1.063451 | 1.23 | 2.679483 | 24.5 | Aumento de generación de burbujeo en ambos electrodos.
25 | 3.5 | 3.275842 | 1.681712 | 1.975 | 1.947921 | 24.5 | Aumento de consumo de corriente. Mayor Genración de burbujeo en ambos electrodos.
26 | 4.01 | 3.706759 | 2.350689 | 2.781 | 1.576882 | 24.8 | Ninguna.
27 | 4.51 | 4.132823 | 3.040903 | 3.613 | 1.359078 | 25.3 | Aumento el consumo de corriente.
28 | 5 | 4.538642 | 3.757054 | 4.477 | 1.208032 | 25.3 | Ninguna.
29 | 5.5 | 4.929912 | 4.814312 | 5.751 | 1.024012 | 27.3 | Aumento de corriente y temperatura en electrodos.
30 | 6 | 5.340406 | 5.643646 | 6.75 | 0.946269 | 26.4 | Comportamiento estable.
31 | 6.5 | 5.73729 | 6.601835 | 7.905 | 0.869045 | 28.5 | Comportamiento estable.
32 | 6.5 | 5.691903 | 6.97119 | 8.348 | 0.816489 | 27.8 | Comportamiento estable.
33 | 7 | 6.031446 | 8.289518 | 9.935 | 0.727599 | 28.3 | Comportamiento estable.
34 | 7.130000 | 6.120270 | 8.741740 | 10.486000 | 0.700120 | 30 | Aumento de temperatura en ambos electrodos. Se concluye el experimento ya que se llego al limite de corriente de la fuente. El ultimo voltaje que se intento inyectar fue 8V.
Fecha: 28/08/2025 Encargado: Mario Guillermo Ponce Hernández.
-- MEDICIONES --
- Inyección de Energía : 0-2V -> 0.1V, 2-5V -> 0.5V, 5-MAX V -> 1V.
- Voltaje : Multímetro conectado en los cables que alimentan el reactor.
- Amperaje : Amperímetro conectado en serie de la salida de la fuente del polo positivo hacia el ánodo del reactor.
- Toma Mediciones : Por observación al encontrar un punto de equilibrio o no variación en los valores.
- Observaciones :
Ninguna
-- SOLUCIÓN (ELECTROLITO) --
- Fecha de la Producción de Solución Original : 26/08/2025
- PH Inicial : Desconocido
- PH Final : Desconocido
- Cantidad : < 250ml, ~248ml aprox.
- Observaciones : Se realiza la experimentación con la solución empleada en el experimento "EXP-A-20250827". Esta no se cambia, ni se rellena. La cantidad marcada por el vaso de precipitado es menor a 250ml (cantidad usada en el experimento "EXP-A-20250827") aprox. 248ml esto puede deberse al desgaste causado por el experimento ya mencionado y al estar expuesto al medio ambiente.
-- ELECTRODOS --
- Matricula Ánodo : A-1-1.
- Matricula Cátodo : C-1-1.
- Material : Desconocido (Acero Inoxidable Chino).
- Dimensiones : 30mm x 50mm
- Superficie Sumergida : 30mm x 30mm = 900mm^2
- Distancia |Electrodos| : 10mm aprox.
- Número de Usos : 1
- Observaciones : La superficie del electrodo no se modifica, se mantiene tal y como termino en el experimento "EXP- A-20250827". Se observa una especie de salinidad en la parte inferior del ánodo al inicio del experimento.
-- OBSERVACIONES FINALES DEL EXPERIMENTO --
Se concluye el experimento por limitaciones de entrega de corriente por parte de la fuente, el último voltaje que se intento inyectar fue de 8V. La ruptura de la barrera de conducción fue en el mismo rango que reportado en el experimento "EXP-A-20250827". Hubo un aumento de temperatura en ambos electrodos.