## Plantilla
Fecha | 2025-08-29 | Encargado
MEDICIONES
Inyección de Energía:
Voltaje:
Amperaje:
Toma de Mediciones:
Observaciones :
SOLUCIÓN (ELECTROLITO)
Fecha de Producción de Solución original:
PH Inicial:
PH Final:
Cantidad:
Observaciones:
ELECTRODOS
Matricula Ánodo:
Matricula Cátodo:
Material:
Dimensiones:
Superficie Sumergida:
Distancia ¦Electrodos¦:
Numero de Usos:
Observaciones:
OBSERVACIONES FINALES DEL EXPERIMENTO

## Control-Electrodos
DATOS GENERALES |  | CATALOGO DE MATERIALES |  | CATOLOGO DE TAMAÑO
LOTE A
No Total Electrodos | 22 | MATERIAL | MATRICULA | TAMAÑO | MATRICULA
Tamaño | 1 | Acero Inoxidable Chino | 1 | 30X50mm | 1
Lote | A | Acero Inoxidable 316 La Paloma Calibre 20 | 2 | 30x30mm | 2
Fecha | 20250915
Metodo de Corte | LASER
Empresa de Corte | Deshard Systems
Material | 2
Matricula | 20250915-A

## EXP-A-20250828
Fecha | 2025-08-28 | Encargado | Mario Guillermo Ponce Hernández
MEDICIONES
Inyección de Energía: | 0-2V -> 0.1V, 2-5V -> 0.5V, 5-MAX V -> 1V.
Voltaje: | Multímetro conectado en los cables que alimentan el reactor.
Amperaje: | Amperímetro conectado en serie de la salida de la fuente del polo positivo hacia el ánodo del reactor.
Toma de Mediciones: | Por observación al encontrar un punto de equilibrio o no variación en los valores.
Observaciones : | Ninguna
SOLUCIÓN (ELECTROLITO)
Fecha de Producción de Solución original: | 2025-08-26
PH Inicial: | Desconocido
PH Final: | Desconocido
Cantidad: | <250 ml, ~248ml aprox.
Observaciones: | Se realiza la experimentación con la solución empleada en el experimento "EXP-A-20250827". Esta no se cambia, ni se rellena . La cantidad marcada por el vaso de precipitado es menor a 250ml (cantidad usada en el experimento "EXP-A-20250827") aprox 248ml esto puede deberse al desgaste causado por el experimento ya mncionado y al estar expuesto al medio ambiente.
ELECTRODOS
Matricula Ánodo: | A-1-1
Matricula Cátodo: | C-1-1
Material: | Desconocido (Acero Inoxidable Chino)
Dimensiones: | 30mm x 50mm
Superficie Sumergida: | 30mm x 30mm
Distancia ¦Electrodos¦: | 10mm
Numero de Usos: | 1
Observaciones: | La superficie del electrodo no se modifica, se mantiene tal y como termino en el experimento "EXP-A-20250827". Se observa una especie de salinidad en la parte inferior del ánodo al inicio del experimento.
OBSERVACIONES FINALES DEL EXPERIMENTO
Se concluye el experimento por limitaciones de entrega de corriente por parte de la fuente, el ultimo voltaje que se intento inyectar fue de 8V. La ruptura de conducció se produjo en el mismo punto reportado en el experimento "EXP-A-20250827". Hubo un aumento de temperatura en ambos electrodos durante la operación.

## EXP-A-20250829
Fecha | 2025-08-29 | Encargado | Mario Guillermo Ponce Hernández
MEDICIONES
Inyección de Energía: | 0-2V -> 0.1V, 2-5V -> 0.5V, 5-MAX V -> 1V.
Voltaje: | Multímetro conectado en los cables que alimentan el reactor.
Amperaje: | Amperímetro conectado en serie de la salida de la fuente del polo positivo hacia el ánodo del reactor.
Toma de Mediciones: | Por observación al encontrar un punto de equilibrio o no variación en los valores.
Observaciones : | Ninguna
SOLUCIÓN (ELECTROLITO)
Fecha de Producción de Solución original: | 2025-08-26
PH Inicial: | Desconocido
PH Final: | Desconocido
Cantidad: | <250 ml, ~225l aprox.
Observaciones: | Se realiza la experimentación con la solución empleada en el experimento "EXP-A-20250827" y "EXP-A-20250828". Esta no se cambia, ni se rellena . La cantidad marcada por el vaso de precipitado es menor a 250ml aprox 225ml esto puede deberse al desgaste causado por el experimento ya mencionado y al estar expuesto al medio ambiente.
ELECTRODOS
Matricula Ánodo: | A-1-1
Matricula Cátodo: | C-1-1
Material: | Desconocido (Acero Inoxidable Chino)
Dimensiones: | 30mm x 50mm
Superficie Sumergida: | 30mm x 30mm
Distancia ¦Electrodos¦: | 10mm
Numero de Usos: | 2
Observaciones: | La superficie del electrodo no se modifica, se mantiene tal y como termino en el experimento "EXP-A-20250827" y "EXP-A-20250828" . Se observa una especie de salinidad en la parte inferior del ánodo al inicio del experimento.
OBSERVACIONES FINALES DEL EXPERIMENTO
Se termina el experimento por la limitacion de la fuente de alimenación. El punto de ruptara de la barrera de conducción se genera al mismo valor de voltaje que en los dos experimentos anteriores. Se ha observado que antes de la generación de gas existe un flujo de corriente donde podemos decir que existe una conducción sin embargo no es la necesaria para la formación de gas. En el valor de 4V se comienza a registrar un aumento considerable de temperatura debido a que la disipación de energía se hace en forma de calor por lo que se puede considerar una posible zona de saturación. Existe un decremento en la cantidad de la solución debido a la operación y tambien a que se encuentra expuesto al medio ambiente por lo que se puede estar evaporando, sin embargo, la cantidad es muy poca.

## EXP-A-20250915
Fecha | 2025-09-15 | Encargado | Mario Guillermo Ponce Hernández
MEDICIONES
Inyección de Energía: | 0-2V -> 0.1V, 2-5V -> 0.5V, 5-MAX V -> 1V.
Voltaje: | Multímetro conectado en los cables que alimentan el reactor.
Amperaje: | Amperímetro conectado en serie de la salida de la fuente del polo positivo hacia el ánodo del reactor.
Toma de Mediciones: | Por observación al encontrar un punto de equilibrio o no variación en los valores.
Observaciones : | Ninguna
SOLUCIÓN (ELECTROLITO)
Fecha de Producción de Solución original: | 2025-08-26
PH Inicial: | 13.2775
PH Final: | Desconocido
Cantidad: | 250ml
Observaciones: | La solución empleada será la primera vez que se someta a experimentación, ya que se cambiará el material de los electrodos. Sin embargo, no se realiza nueva solución.
ELECTRODOS
Matricula Ánodo: | A-A-01
Matricula Cátodo: | C-A-01
Material: | Acero Inoxidable 316
Dimensiones: | 30mm x 50mm
Superficie Sumergida: | 30mm x 30mm
Distancia ¦Electrodos¦: | 10mm
Numero de Usos: | 1
Observaciones: | Se realiza experimentacion con un nuevo par de electrodos de material distinto a los empleados anteriormente.
OBSERVACIONES FINALES DEL EXPERIMENTO
Se da por concluido la experimentación debido a la limitación de alimentación por parte de la fuente. El comportamiento con este material fue de manera distinta a la presentada por el "Acero Chino", esto puede deberse a la composición del material. El voltaje donde comienza a generar el burbujeo fue alrededor de 2.0V, 200mV mas que el presentado en el acero chino, sin embargo, el voltaje de saturación tuvo un valor mayor al presentado por en el acero chino. Se cree que esto puede deberse a que el calibre es mayor que el del acero chino, ya que existe una mejor disipasión de calor en toda la superficie del electrodo, asi como tambien se cree que existe una mayor generación de hidrógeno con este material.

## EXP-A-20250917
Fecha | 2025-09-17 | Encargado | Mario Guillermo Ponce Hernández
MEDICIONES
Inyección de Energía: | 0.1V hasta llegar al Vmax.
Voltaje: | Multímetro conectado en los cables que alimentan el reactor.
Amperaje: | Amperímetro conectado en serie de la salida de la fuente del polo positivo hacia el ánodo del reactor.
Toma de Mediciones: | Por observación al encontrar un punto de equilibrio o no variación en los valores.
Observaciones : | Ninguna
SOLUCIÓN (ELECTROLITO)
Fecha de Producción de Solución original: | 2025-08-26
PH Inicial: | Desconocido
PH Final: | Desconocido
Cantidad: | <250ml, ~240ml
Observaciones: | La solución empleada es la segunda vez en uso (EXP-A-20250915). No se rellena, la cantidad estimada es de 240ml aprox.
ELECTRODOS
Matricula Ánodo: | A-A-01
Matricula Cátodo: | C-A-01
Material: | Acero Inoxidable 316
Dimensiones: | 30mm x 50mm
Superficie Sumergida: | 30mm x 30mm
Distancia ¦Electrodos¦: | 10mm
Numero de Usos: | 2
Observaciones: | Se realiza experimentacion con el par utilizado en la experimentación "EXP-A-20250915". Los electrodos no muestran ninguna anaromalidad. Se presenta una especie de salinidad en la parte que no se encuentra sumergida en la solución, mayormente en el cátodo, esto puede deberse a la exposición con los gases generados.
OBSERVACIONES FINALES DEL EXPERIMENTO
Se concluyo la experimentacion debido a limitacion de alimentacion por parte de la fuente. El punto de ruptura o generación de burbujeo (propia denominación) ocurrio en el valor de 1.8V, el mismo valor presentado en los experimentos realizados con los electrodos de "acero chino". Esta vez el valor de ruptura fue de 100mV menor que el presentado en el experimento "EXP-A-20250915", esto puede deberse a que pudiera haber una pequeña polarizacion residual debido que se utilizo tanto la misma solución y electrodos empleados en el experimento ya mencionado. La toma de temperatura no fue la adecudad en este experimento ya que se pudo ver afectada por el error tanto humano como del mismo aparato. Este experimento en particular todos los saltos de voltaje fueron de 100mV, lo que nos dio un mayor numero de mediciones, ademas de que se implemento un tiempo de estabilizacion de aprox ~1min y posterior a esto se realizaba la medición, esto con el objetivo de mejorar la calidad de los datos.

## EXP-A-20250922
Fecha | 2025-09-22 | Encargado | Mario Guillermo Ponce Hernández
MEDICIONES
Inyección de Energía: | 0.1V hasta llegar al Vmax.
Voltaje: | Multímetro conectado en los cables que alimentan el reactor.
Amperaje: | Amperímetro conectado en serie de la salida de la fuente del polo positivo hacia el ánodo del reactor.
Toma de Mediciones: | Despues de 1 min se toma la medicion.
Observaciones : | Ninguna
SOLUCIÓN (ELECTROLITO)
Fecha de Producción de Solución original: | 2025-08-26
PH Inicial: | Desconocido
PH Final: | Desconocido
Cantidad: | <200ml, ~190ml
Observaciones: | La solución empleada será su tercera vez en uso (EXP-A-20250915). No se rellena, la cantidad estimada es de 190ml aprox.
ELECTRODOS
Matricula Ánodo: | A-A-01
Matricula Cátodo: | C-A-01
Material: | Acero Inoxidable 316
Dimensiones: | 30mm x 50mm
Superficie Sumergida: | 30mm x 30mm
Distancia ¦Electrodos¦: | 10mm
Numero de Usos: | 3
Observaciones: | Se realiza experimentacion con el par utilizado en la experimentación "EXP-A-20250915" y "EXP-A-20250917". Los electrodos presentan un ligero obscurosimiento, con mayor prescencia en el cátodo. Se presenta una especie de salinidad en la parte que no se encuentra sumergida en la solución, mayormente en el cátodo, esto puede deberse a la exposición con los gases generados.
OBSERVACIONES FINALES DEL EXPERIMENTO